## Sheet1
刀具试刀报告
报告人 |  | 赵鹏 |  | 部门/所属销售区域 |  | 柱杆BU
填写日期 |  | 2025-07-16 |  | 试用编号-商务平台
设 备 信 息
机床型号（厂家） |  | 杨森 |  | 机床类型 |  | 活柱铣钻专机
机床接口形式 |  | BT |  | 主轴功率
加工工况
工件名称 |  | 活柱 |  | 材料类型 | P | 27Simn
硬 度 | HRC | 25-27 |  | 加工类型 | 铣削 |  | 冷却方式 | 外冷
精度要求
刀 具 信 息
原使用刀片型号 |  | φ85*110 |  | 供应商 | 正源 | 刀片价格 含税单价 | 1808 | 品牌 | 非标定做
新试用刀片型号 |  | ZP300/LNGX120530-GH |  | 供应商 | 正源 | 刀片价格 含税单价 | 15 | 品牌 | 株洲钻石
切 削 参 数
序 号 | 线速度m/min | 转速r/min | 每转进给mm/rev | 进给速度mm/min | 切削深度mm | 切削宽度mm | 机床负荷 | 切屑形态 | 备注
原用参数 | 20 | 80 | 0.1 | 8 | 50 |  |  | 碎屑 | 一刀成型
试用参数1 | 200 | 2000 | 0.6 | 6000 | 0.5 |  |  | 碎屑 | 螺旋分层
加 工 描 述 或 简 图 |  |  |  |  | 换 刀 标 准 |  | 正常寿命
其他因素
试 用 结 果 及 失 效 形 式 分 析
[5 empty] | 材料 |  | 刀具寿命 （单个刀尖） | 刀片失效原因
[5 empty] | 钢件 | 原用刀片 | 100 | 正常后刀面磨损
[5 empty] | 钢件 | 试用刀片 | 25 | 正常后刀面磨损
性 能 价 格 比
[5 empty] | 刀具使用寿命提高 |  |  |  | %
[5 empty] | 原刀片单件成本 |  | 18 |  | 元
[5 empty] | 现刀片单件成本 |  | 0.75 |  | 元
[5 empty] | 刀具成本下降 |  | 95 |  | %
[5 empty] | 生产效率提高 |  | 90 |  | %
原使用刀具是非标定做的高速钢材质的成型刀，主要适用于普通台钻，新机床为数控机床，转速和进给都高，经过多次试切，采用螺旋分层下刀的方式把锥孔铣出来，进给可以达到6000mm/min，加工一个锥孔需要90秒，原使用刀具加工一个孔需要15分钟左右，效果提高十倍左右，新试用刀片为标准铣刀片换刀方便不需要修磨，减少辅助加工时间。
试 用 结 论 |  | 成功 |  | 原 因 | 品质优势 |  | 性价比提升明显
Note on B10: 此处填写客户对工件的精度要求，如有其它特殊要求亦可在此处说明
Note on F9: 如铣削加工的面铣、方肩铣等，如加工类型特殊，可在示意简图一栏中插入图片说明
Note on G3: 对应商务平台上的申请编号，必填项