## Sheet1
刀具试刀报告
报告人 |  | 闫有文 |  | 部门/所属销售区域 |  | 机加工-活塞杆自动线
填写日期 |  | 2023-10-08 |  | 试用编号-商务平台
设 备 信 息
机床型号（厂家） |  |  |  | 机床类型 |  | 车床
机床接口形式 |  |  |  | 主轴功率
4
工件名称 |  | 活塞杆 |  | 材料类型 | P | 钢件
硬 度 | HRC | 25-27 |  | 加工类型 | 切槽 |  | 冷却方式 | 外冷
精度要求
刀 具 信 息
原用刀具型号 |  | N123A2-0265-0015-MM |  | 供应商 | 宏盛 | 钻头价格 | 96.5 | 品牌 | 德瑞宝
试用刀具型号 |  | GED265-GF 1125 |  | 供应商 | 正源 | 刀片价格 | 46 | 品牌 | 锐侠普
切 削 参 数
序 号 | 线速度m/min | 转速r/min | 每转进给mm/rev | 进给速度mm/min | 切削深度mm | 切削宽度mm | 机床负荷 | 切屑形态 | 备注
原用参数 | 83 | 380 | 0.05 | 0.05 | 0.5 | 0.5 |  | 带状屑
试用参数1 | 83 | 380 | 0.05 | 0.05 | 0.5 | 0.5 |  | 带状屑
加 工 描 述 或 简 图 |  |  |  |  | 换 刀 标 准 |  | 表面光洁度差
其他因素
试 用 结 果 及 失 效 形 式 分 析
[5 empty] | 材料 |  | 刀具寿命 （单个刀尖） | 刀片失效原因
[5 empty] | 钢件 | 原用刀片 | 24 | 正常后刀面磨损
[5 empty] | 钢件 | 试用刀片 | 30 | 正常后刀面磨损
性 能 价 格 比
[5 empty] | 刀具使用寿命提高 |  | 23 |  | %
[5 empty] | 原刀片单件成本 |  | 1.93 |  | 元
[5 empty] | 现刀片单件成本 |  | 0.76 |  | 元
[5 empty] | 刀具成本下降 |  | 60 |  | %
[5 empty] | 生产效率提高 |  | 20 |  | %
经过多次试切，新试用的槽刀片寿命更高，光洁度稳定性也更高，整体性价比优势明显，
试 用 结 论 |  | 成功 |  | 原 因 | 性价比优势 |  | 单价成本降低明显
车间 建 议 及 意 见
建议批量购买。
Note on B10: 此处填写客户对工件的精度要求，如有其它特殊要求亦可在此处说明
Note on F9: 如铣削加工的面铣、方肩铣等，如加工类型特殊，可在示意简图一栏中插入图片说明
Note on G3: 对应商务平台上的申请编号，必填项